## Cub Ext. Conv
m2 Cubierta ajardinada extensiva (ecológica) sistema ChovA-Projar. Cubierta convencional no ventilada
Cubierta ajardinada extensiva (ecológica) , sistema ChovA-PROJAR, compuesta de: barrera de vapor: lámina de betún aditivado con plastómero APP, ChovAPLAST PR 30, colocada con emulsión asfáltica aniónica con cargas tipo EB SUPERMUL "CHOVA"; aislamiento térmico: panel rígido de poliestireno extruido ChovAFOAM 300 M100 "CHOVA", según UNE-EN 13164, de superficie lisa y mecanizado lateral a media madera, de 100 mm de espesor , resistencia a compresión >= 300 kPa ; capa separadora sobre aislamiento: geotextil no tejido compuesto por fibras de poliéster unidas por agujeteado, GEOFIM 150 "CHOVA", (150 g/m²); formación de pendientes del 1 al 5 %; impermeabilización bicapa adherida: lámina de betún modificado con elastómero SBS, LBM(SBS)-30-FV, POLITABER VEL 30 "CHOVA", colocada con emulsión asfáltica aniónica con cargas tipo EB SUPERMUL, "CHOVA", y lámina de betún modificado con elastómero SBS, LBM(SBS)-50/G-FP, POLITABER COMBI GARDEN "CHOVA" adherida a la anterior con soplete, sin coincidir sus juntas; geotextil técnico de protección VLU-300 de Diadem. Capa de protección mecánica y resistente a la podredumbre tratada térmicamente por ambas caras fabricada 100% fibras sintéticas. Permeabilidad agua: 95 mm/s; Peso superficie: 300 g/m2; resistencia a la tracción MD: 2.7 kN/m; resistencia a la tracción CMD: 3.7 kN/m; Test punzonamiento estático (CBR): 1 kN; Tamaño de abertura característica: 0.134 mm; clase robustez GRK 2; color: Multicolor; embalaje: 100 m2/roll; peso embalaje: 30 kg/roll. Colocación: con un solape de 10 cm; Lámina de drenaje y retención de agua DiaDrain-25H de Diadem. Lámina de retención de agua con marcado CE, fabricada de poliestireno reciclado de alto impacto (HIPS), 25 mm altura, con formación de barreras escalonadas, con orificios incrustados para la evaporación y sistema de canales para el agua en la parte inferior, resistencia a la compresión 322 kN/m2 (vacía), capacidad flujo agua en 2% pendiente de cubierta 0.57 l/m×s certificado según EN ISO 12958, capacidad almacenamiento agua 11,8 l/m2, testada a la resistencia microbiológica (EN 12225), clasificación resistencia al fuego "BROOF(t2)" (EN 13501-5).Colocación con solape de una fila de alveolos; Geotextil técnico de filtro VLF-150 de Diadem. No tejido, ligado mediante agujeteado, con marcado CE, capa geotextil de separación y protección, resistente a la podredumbre, fabricado con fibras de polipropileno, no tratado térmicamente. Peso superficie: 150 g/m2; permeabilidad agua 90 mm/s; resistencia a la tracción MD: 8.5 kN/m; resistencia a la tracción CMD: 8.5 kN/m; Test punzonamiento estático (CBR): 1.5 kN; Test perforación dinámica (prueba caída de cono): 20 mm; Tamaño de abertura característica: 0.1 mm; Clase robustez 3; Color: Negro; embalaje: 200 m2/roll; peso embalaje: 30 kg/roll. Colocación con un solape de 10 cm; sustrato para cubiertas ajardinadas extensivas multicapa CoverPro Flora de Projar, fabricado con una mezcla de material hecho a base de productos valorizados y ecológicos. Compuesto por cerámica triturada, arena de sílice y subproductos vegetales, lo que confiere las características idóneas para un buen desarrollo vegetal. Medio de cultivo ideal para as especies Sedum, Sempervivum y flores silvestres. Peso saturado: <1100 kg/m3; 7,5-8,0 pH ; manta de sedum de Projar, 100% biodegradable producida sobre una manta de coco, una mezcla de sustrato y 11 variedades de sedum. Adecuado para la cobertura de techos de edificaciones y superficies ajardinadas extensivas con bajo mantenimiento. Datos técnicos: cobertura: aprox. 95%, peso: seco, aprox. 15kg/m2 y mojado aprox. 20kg/m2, grosor: 2-4cm, tamaño estándar: 100 cm x 200 cm, paletizado: de 40-50 m2/palé; sistema de riego localizado compuesto por una red general de 32 mm en PN6, conexiones con tubería de PE de 16 mm con goteros integrados cada 33 cm de 2,40 l/h con una densidad de 3 ml/m2. Incluido formación de arqueta de riego compuesta por llave de paso de 1”, filtro de malla de 1”, reductor de presión de 1”, electroválvula con solenoide tipo Latch y programador a pilas de los sectores necesarios. Nota: el precio de la partida no incluye la formación de pendientes. Se considera un aislamiento de 100 mm de espesor, para mayores espesores, colocar dos capas de paneles de XPS, contrapeados.
Descripción | Ud. | Rdto (Ud./m2) | Precio Unitario (€/Ud.) | Precio partida (€/m2)
Emulsión asfáltica aniónica con cargas tipo EB, SUPERMUL, "CHOVA" | kg | 0.5 | 1.65 | 0.825
Barrera de vapor: Lámina de betún aditivado con plastómero APP, ChovAPLAST PR 30, tipo LA-30-PR, de 2,5 mm de espesor, masa nominal 3 kg/m², con armadura de con armadura de film de poliéster de 95 g/m², de superficie no protegida. Según UNE-EN 13707. | m2 | 1.1 | 4.03 | 4.433
Panel rígido de poliestireno extruido ChovAFOAM 300 M100 "CHOVA", según UNE-EN 13164, de superficie lisa y mecanizado lateral a media madera, de 100 mm de espesor, resistencia a compresión >= 300 kPa, resistencia térmica 2,75 m²K/W, conductividad térmica 0,036 W/(mK), Euroclase E de reacción al fuego, con código de designación XPS-EN 13164-T1-CS(10/Y)300-DLT(2)5-DS(TH)-WL(T)0,7. | m2 | 1.05 | 10 | 10.5
Lámina de betún modificado con elastómero SBS, LBM(SBS)-30-FV, POLITABER VEL 30 "CHOVA", masa nominal 3 kg/m², con armadura de fieltro de fibra de vidrio de 60 g/m², de superficie no protegida. Según UNE-EN 13707. | m2 | 1.1 | 4.17 | 4.587
Lámina de betún modificado con elastómero SBS, LBM(SBS)-50/G-FP, POLITABER COMBI GARDEN "CHOVA", masa nominal 5 kg/m², con armadura de fieltro de poliéster reforzado y estabilizado de 150 g/m², con autoprotección mineral de color verde, resistente a la penetración de raíces. Según UNE-EN 13707. | m2 | 1.1 | 8.5 | 9.35
Geotextil no tejido compuesto por fibras de poliéster unidas por agujeteado, GEOFIM 150 "CHOVA", con una resistencia a la tracción longitudinal de 1,88 kN/m, una resistencia a la tracción transversal de 1,49 kN/m, una apertura de cono al ensayo de perforación dinámica según UNE-EN ISO 13433 inferior a 40 mm, resistencia CBR a punzonamiento 0,3 kN y una masa superficial de 150 g/m², según UNE-EN 13252. | m2 | 1.05 | 0.55 | 0.5775
Geotextil técnico de protección VLU-300 de Diadem. Capa de protección mecánica y resistente a la podredumbre tratada térmicamente por ambas caras fabricada 100% fibras sintéticas. Permeabilidad agua: 95 mm/s; Peso superficie: 300 g/m2; resistencia a la tracción MD: 2.7 kN/m; resistencia a la tracción CMD: 3.7 kN/m; Test punzonamiento estático (CBR): 1 kN; Tamaño de abertura característica: 0.134 mm; clase robustez GRK 2; color: Multicolor; embalaje: 100 m2/roll; peso embalaje: 30 kg/roll. Colocación: con un solape de 10 cm. | m2 | 1.1 | 2.2 | 2.42
Lámina de drenaje y retención de agua DiaDrain-25H de Diadem. Lámina de retención del flujo del agua con marcado CE, fabricada de poliestireno reciclado de alto impacto (HIPS), 25 mm altura, con formación de barreras escalonadas, con orificios incrustados para la evaporación y sistema de canales para el agua en la parte inferior, resistencia a la compresión 322 kN/m2 (vacía), capacidad flujo agua en 2% pendiente de cubierta 0.57 l/m×s certificado según EN ISO 12958, capacidad almacenamiento agua 11,8 l/m2, testada a la resistencia microbiológica (EN 12225), clasificación resistencia al fuego "BROOF(t2)" (EN 13501-5).Colocación con solape de una fila de alveolos. | m2 | 1.1 | 15.5 | 17.05
Geotextil técnico de filtro VLF-150 de Diadem. No tejido, ligado mediante agujeteado, con marcado CE, capa geotextil de separación y protección, resistente a la podredumbre, fabricado con fibras de polipropileno, no tratado térmicamente. Peso superficie: 150 g/m2; permeabilidad agua 90 mm/s; resistencia a la tracción MD: 8.5 kN/m; resistencia a la tracción CMD: 8.5 kN/m; Test punzonamiento estático (CBR): 1.5 kN; Test perforación dinámica (prueba caída de cono): 20 mm; Tamaña de abertura característica: 0.1 mm; Clase robustez 3; Color: Negro; embalaje: 200 m2/roll; peso embalaje: 30 kg/roll. Colocación con un solape de 10 cm. | m2 | 1.1 | 1.47 | 1.617
Sustrato para cubiertas ajardinadas extensivas multicapa CoverPro Flora de Projar, fabricado con una mezcla de material hecho a base de productos valorizados y ecológicos. Compuesto por cerámica triturada, arena de sílice y subproductos vegetales, lo que confiere las características idóneas para un buen desarrollo vegetal. Medio de cultivo ideal para as especies Sedum, Sempervivum y flores silvestres. Peso saturado: <1100 kg/m3; 7,5-8,0 pH . Factor de compresión 1,13 | m2 | 1 | 13.9 | 13.9
Manta de sedum, 100% biodegradable producida sobre una manta de coco, una mezcla de sustrato y 11 variedades de sedum. Adecuado para la cobertura de techos de edificaciones y superficies ajardinadas extensivas con bajo mantenimiento. Datos técnicos: cobertura: aprox. 95% , peso: seco, aprox. 15kg/m2 y mojado aprox. 20kg/m2, grosor: 2-4cm, tamaño estándar: 100 cm x 200 cm, paletizado: de 40-50 m2/palé | m2 | 1 | 35.98 | 35.98
Sistema de riego localizado compuesto por una red general de 32 mm en PN6, conexiones con tubería de PE de 16 mm con goteros integrados cada 33 cm de 2,40 l/h con una densidad de 3 ml/m2. Incluido formación de arqueta de riego compuesta por llave de paso de 1”, filtro de malla de 1”, reductor de presión de 1”, electroválvula con solenoide tipo Latch y programador a pilas de los sectores necesarios. | m2 | 1 | 4 | 4
Oficial 1ª aplicador de láminas impermeabilizantes. | h | 0.333 | 17.24 | 5.74092
Ayudante aplicador de láminas impermeabilizantes. | h | 0.333 | 16.13 | 5.37129
Oficial 1ª montador de aislamientos. | h | 0.333 | 17.82 | 5.93406
Ayudante montador de aislamientos. | h | 0.333 | 16.13 | 5.37129
Oficial 1ª aplicador de láminas geotextiles | m2 | 2.2 | 1.96 | 4.312
Oficial 1ª aplicador de láminas drenantes | m2 | 1.1 | 2.94 | 3.234
Oficial jardineria para instalacion del sustrato | m2 | 1 | 4.13 | 4.13
Oficial de jardineria para plantacion | m2 | 1 | 4.13 | 4.13
Oficial instalador del sistema de riego | m2 | 1 | 8 | 8
Medios auxiliares | % | 2 | 190.43 | 3.8086
Costes auxiliares | % | 3 | 190.43 | 5.7129
|  |  | Total | 160.98456 | 0.333 | 17.24 | 5.74
[5 empty] | 0.333 | 16.13 | 5.37

## Cub Semi-Int. Conv
m2 Cubierta ajardinada semi-intensiva sistema ChovA-Projar. Cubierta convencional no ventilada
Cubierta ajardinada semi-intensiva , sistema ChovA-PROJAR, compuesta de: barrera de vapor: lámina de betún aditivado con plastómero APP, ChovAPLAST PR 30, colocada con emulsión asfáltica aniónica con cargas tipo EB SUPERMUL, "CHOVA"; aislamiento térmico: panel rígido de poliestireno extruido ChovAFOAM 300 M100 "CHOVA", según UNE-EN 13164, de superficie lisa y mecanizado lateral a media madera, de 100 mm de espesor , resistencia a compresión >= 300 kPa ; capa separadora sobre aislamiento: geotextil no tejido compuesto por fibras de poliéster unidas por agujeteado, GEOFIM 150 "CHOVA", (150 g/m²); formación de pendientes del 1 al 5 %; impermeabilización bicapa adherida: lámina de betún modificado con elastómero SBS, LBM(SBS)-30-FV, POLITABER VEL 30 "CHOVA", colocada con emulsión asfáltica aniónica con cargas tipo EB SUPERMUL, "CHOVA", y lámina de betún modificado con elastómero SBS, LBM(SBS)-50/G-FP, POLITABER COMBI GARDEN "CHOVA" adherida a la anterior con soplete, sin coincidir sus juntas; geotextil técnico de protección y retención de agua VLS-500 de Diadem. Capa de protección mecánica y retención de agua, resistente a la podredumbre, no tratada térmicamente por ninguna cara, fabricada 100% fibras sintéticas. Permeabilidad agua: 50 mm/s; Peso superficie: 500 g/m2; resistencia a la tracción MD: 4,4 kN/m; resistencia a la tracción CMD: 6,0 kN/m; Test punzonamiento estático (CBR): 3,3 kN; Tamaño de abertura característica: 0,86 mm; clase robustez GRK 4; embalaje: 100 m2/roll; peso embalaje: 50 kg/roll. Colocación: con un solape de 10 cm; lámina drenante DiaDrain 40H de Diadem. Lámina de drenaje de agua y reservorio con marcado CE, altura de 40 mm, fabricada con poliestireno reciclado de alto impacto, con formación de barreras escalonadas, con perforaciones incrustadas en toda su superficie para la evaporación, asegurando la continua aireación. Con formación de un sistema de drenaje de agua mediante canales en la cara inferior, resistencia a la compresión 338 kN/m2 (vacía), 755 kN/m2 (llena), capacidad de drenaje de agua con una pendiente del 2% de 1,01 l(mxs) certificado acorde a EN ISO 12958, capacidad de almacenamiento de agua 19,59 l/m2, resistencia microbiológica testada (EN 12225); geotextil técnico de filtro VLF-200 de Diadem. No tejido ligado mediante agujeteado, con marcado CE, capa de separación y filtro, resistente a la podredumbre, fabricado con fibras de polipropileno, térmicamente no tratado.Peso superficie: 200 g/m2; permeabilidad agua 90 mm/s; resistencia a la tracción MD; 10.5 kN/m; resistencia a la tracción CMD; 10.5 kN/m; Test punzonamiento estático (CBR): 2 kN; Test perforación dinámica (prueba caída de cono): 18 mm; Tamaño abertura característica: 0.1 mm; clase robustez 3; color: negro; embalaje: 200 m2/roll; peso embalaje: 40 kg/roll. Colocación con un solape de 10 cm; sustrato para cubierta intensiva multicapa CoVer Pro Garden de Projar , fabricado con mezcla rica en sustrato mineral ligero principalmente plantas perennes, arbustos, árboles de porte leñoso, árboles de hoja perenne y tepes. La mezcla contiene aireadores y aditivos con alta absorción. Peso saturado: <1500 kg/m3; pH 7.5-8.0; sistema de riego localizado compuesto por una red general de 32 mm en PN6, conexiones con tubería de PE de 16 mm con goteros integrados cada 33 cm de 2,40 l/h con una densidad de 3 ml/m2. Incluido formación de arqueta de riego compuesta por llave de paso de 1”, filtro de malla de 1”, reductor de presión de 1”, electroválvula con solenoide tipo Latch y programador a pilas de los sectores necesarios. Nota: el precio de la partida no incluye la formación de pendientes. Se considera un aislamiento de 100 mm de espesor, para mayores espesores, colocar dos capas de paneles de XPS, contrapeados.
Descripción | Ud. | Rdto (Ud./m2) | Precio Unitario (€/Ud.) | Precio partida (€/m2)
Emulsión asfáltica aniónica con cargas tipo EB, SUPERMUL, "CHOVA" | kg | 0.5 | 1.65 | 0.825
Barrera de vapor: Lámina de betún aditivado con plastómero APP, ChovAPLAST PR 30, tipo LA-30-PR, de 2,5 mm de espesor, masa nominal 3 kg/m², con armadura de con armadura de film de poliéster de 95 g/m², de superficie no protegida. Según UNE-EN 13707. | m2 | 1.1 | 4.03 | 4.433
Panel rígido de poliestireno extruido ChovAFOAM 300 M100 "CHOVA", según UNE-EN 13164, de superficie lisa y mecanizado lateral a media madera, de 50 mm de espesor, resistencia a compresión >= 300 kPa, resistencia térmica 2,75 m²K/W, conductividad térmica 0,036 W/(mK), Euroclase E de reacción al fuego, con código de designación XPS-EN 13164-T1-CS(10/Y)300-DLT(2)5-DS(TH)-WL(T)0,7. | m2 | 1.05 | 10 | 10.5
Lámina de betún modificado con elastómero SBS, LBM(SBS)-30-FV, POLITABER VEL 30 "CHOVA", masa nominal 3 kg/m², con armadura de fieltro de fibra de vidrio de 60 g/m², de superficie no protegida. Según UNE-EN 13707. | m2 | 1.1 | 4.17 | 4.587
Lámina de betún modificado con elastómero SBS, LBM(SBS)-50/G-FP, POLITABER COMBI GARDEN "CHOVA", masa nominal 5 kg/m², con armadura de fieltro de poliéster reforzado y estabilizado de 150 g/m², con autoprotección mineral de color verde, resistente a la penetración de raíces. Según UNE-EN 13707. | m2 | 1.1 | 8.5 | 9.35
Geotextil no tejido compuesto por fibras de poliéster unidas por agujeteado, GEOFIM 150 "CHOVA", con una resistencia a la tracción longitudinal de 1,88 kN/m, una resistencia a la tracción transversal de 1,49 kN/m, una apertura de cono al ensayo de perforación dinámica según UNE-EN ISO 13433 inferior a 40 mm, resistencia CBR a punzonamiento 0,3 kN y una masa superficial de 150 g/m², según UNE-EN 13252. | m2 | 1.05 | 0.55 | 0.5775
Geotextil técnico de protección y retención de agua VLS-500 de Diadem. Capa de protección mecánica y retención de agua, resistente a la podredumbre, no tratada térmicamente por ninguna cara, fabricada 100% fibras sintéticas. Permeabilidad agua: 50 mm/s; Peso superficie: 500 g/m2; resistencia a la tracción MD: 4,4 kN/m; resistencia a la tracción CMD: 6,0 kN/m; Test punzonamiento estático (CBR): 3,3 kN; Tamaño de abertura característica: 0,86 mm; clase robustez GRK 4; embalaje: 100 m2/roll; peso embalaje: 50 kg/roll. Colocación: con un solape de 10 cm. | m2 | 1.1 | 2.9 | 3.19
Lámina drenante DiaDrain 40H de Diadem. Lámina de drenaje de agua y reservorio con marcado CE, altura de 40 mm, fabricada con poliestireno reciclado de alto impacto, con formación de barreras escalonadas, con perforaciones incrustadas en toda su superficie para la evaporación, asegurando la continua aireación. Con formación de un sistema de drenaje de agua mediante canales en la cara inferior, resistencia a la compresión 338 kN/m2 (vacía), 755 kN/m2 (llena), capacidad de drenaje de agua con una pendiente del 2% de 1,01 l(mxs) certificado acorde a EN ISO 12958, capacidad de almacenamiento de agua 19,59 l/m2, resistencia microbiológica testada (EN 12225). | m2 | 1.1 | 20.26 | 22.286
Geotextil técnico de filtro VLF-200 de Diadem. No tejido ligado mediante agujeteado, con marcado CE, capa de separación y filtro, resistente a la podredumbre, fabricado con fibras de polipropileno, térmicamente no tratado.Peso superficie: 200 g/m2; permeabilidad agua 90 mm/s; resistencia a la tracción MD; 10.5 kN/m; resistencia a la tracción CMD; 10.5 kN/m; Test punzonamiento estático (CBR): 2 kN; Test perforación dinámica (prueba caída de cono): 18 mm; Tamaño abertura característica: 0.1 mm; clase robustez 3; color: negro; embalaje: 200 m2/roll; peso embalaje: 40 kg/roll. Colocación con un solape de 10 cm. | m2 | 1.1 | 2.4 | 2.64
Sustrato para cubierta semi intensiva multicapa CoVer Pro Garden de Projar. (40 cm). Fabricado con mezcla rica en sustrato mineral ligero principalmente plantas perennes, arbustos, árboles de porte leñoso, árboles de hola perenne y tepes. La mezcla contiene aireadores y aditivos con alta absorción. Peso saturado: <1500 kg/m3; pH 7.5-8.0.Factor de compresión 1,30 | m2 | 1 | 92.34 | 92.34
Sistema de riego localizado compuesto por una red general de 32 mm en PN6, conexiones con tubería de PE de 16 mm con goteros integrados cada 33 cm de 2,40 l/h con una densidad de 3 ml/m2. Incluido formación de arqueta de riego compuesta por llave de paso de 1”, filtro de malla de 1”, reductor de presión de 1”, electroválvula con solenoide tipo Latch y programador a pilas de los sectores necesarios. | m2 | 1 | 4 | 4
Oficial 1ª aplicador de láminas impermeabilizantes. | h | 0.333 | 17.24 | 5.74092
Ayudante aplicador de láminas impermeabilizantes. | h | 0.333 | 16.13 | 5.37129
Oficial 1ª montador de aislamientos. | h | 0.333 | 17.82 | 5.93406
Ayudante montador de aislamientos. | h | 0.333 | 16.13 | 5.37129
Oficial 1ª aplicador de láminas geotextiles | m2 | 2.2 | 1.96 | 4.312
Oficial 1ª aplicador de láminas drenantes | m2 | 1.1 | 2.94 | 3.234
Oficial jardineria para instalacion del sustrato | m2 | 1 | 4.13 | 4.13
Oficial instalador del sistema de riego | m2 | 1 | 8 | 8
Medios auxiliares | % | 2 | 235.15 | 4.703
Costes auxiliares | % | 3 | 235.15 | 7.0545
|  |  | Total | 208.57956 | 0.333 | 17.24 | 5.74
[5 empty] | 0.333 | 16.13 | 5.37
[5 empty] | 0.05 | 16.13 | 0.81

## Cub Ext. Inv
m2 Cubierta ajardinada extensiva (ecológica) sistema ChovA-Projar. Cubierta invertida no ventilada
Cubierta ajardinada extensiva (ecológica), sistema ChovA-PROJAR , compuesta de: formación de pendientes del 1 al 5 %; impermeabilización bicapa adherida: lámina de betún modificado con elastómero SBS, LBM(SBS)-30-FV, POLITABER VEL 30 "CHOVA", colocada con emulsión asfáltica aniónica con cargas tipo EB SUPERMUL, "CHOVA", y lámina de betún modificado con elastómero SBS, LBM(SBS)-50/G-FP, POLITABER COMBI GARDEN "CHOVA" adherida a la anterior con soplete, sin coincidir sus juntas; capa separadora sobre aislamiento: geotextil no tejido compuesto por fibras de poliéster unidas por agujeteado, GEOFIM 150 "CHOVA", (150 g/m²) ; aislamiento térmico: panel rígido de poliestireno extruido ChovAFOAM 300 M100 "CHOVA", según UNE-EN 13164, de superficie lisa y mecanizado lateral a media madera, de 100 mm de espesor , resistencia a compresión >= 300 kPa ; geotextil técnico de separación VLT-100 de Diadem . No tejido ligado mediante agujeteado, con marcación CE, capa geotextil de separación, resistente a la podredumbre fabricado con fibras de polipropileno, térmicamente tratado por una cara. Peso superficie:100 g/m2; permeabilidad agua 100 mm/s; resistencia a la tracción MD; 5 kN/m; resistencia a la tracción CMD; 5 kN/m; color negro; Test punzonamiento estático (CBR): 1 kN; Test perforación dinámica (prueba caída de cono): 35 mm; Tamaña de abertura característica: 0.12 mm; clase de robustez: GRK 2 ; envoltura: 200 m2/roll; peso embalaje: 20 kg/roll. Colocación: con un solape de 10 cm.; Lámina de drenaje y retención de agua DiaDrain-25H de Diadem. Lámina de retención de agua con marcado CE, fabricada de poliestireno reciclado de alto impacto (HIPS), 25 mm altura, con formación de barreras escalonadas, con orificios incrustados para la evaporación y sistema de canales para el agua en la parte inferior, resistencia a la compresión 322 kN/m2 (vacía), capacidad flujo agua en 2% pendiente de cubierta 0.57 l/m×s certificado según EN ISO 12958, capacidad almacenamiento agua 11,8 l/m2, testada a la resistencia microbiológica (EN 12225), clasificación resistencia al fuego "BROOF(t2)" (EN 13501-5).Colocación con solape de una fila de alveolos.Geotextil técnico de filtro VLF-150 de Diadem. No tejido, ligado mediante agujeteado, con marcado CE, capa geotextil de separación y protección, resistente a la podredumbre, fabricado con fibras de polipropileno, no tratado térmicamente. Peso superficie: 150 g/m2; permeabilidad agua 90 mm/s; resistencia a la tracción MD: 8.5 kN/m; resistencia a la tracción CMD: 8.5 kN/m; Test punzonamiento estático (CBR): 1.5 kN; Test perforación dinámica (prueba caída de cono): 20 mm; Tamaño de abertura característica: 0.1 mm; Clase robustez 3; Color: Negro; embalaje: 200 m2/roll; peso embalaje: 30 kg/roll. Colocación con un solape de 10 cm; sustrato para cubiertas ajardinadas extensivas multicapa CoverPro Flora de Projar, fabricado con una mezcla de material hecho a base de productos valorizados y ecológicos. Compuesto por cerámica triturada, arena de sílice y subproductos vegetales, lo que confiere las características idóneas para un buen desarrollo vegetal. Medio de cultivo ideal para as especies Sedum, Sempervivum y flores silvestres. Peso saturado: <1100 kg/m3; 7,5-8,0 pH ; manta de sedum de Projar, 100% biodegradable producida sobre una manta de coco, una mezcla de sustrato y 11 variedades de sedum. Adecuado para la cobertura de techos de edificaciones y superficies ajardinadas extensivas con bajo mantenimiento. Datos técnicos: cobertura: aprox. 95%, peso: seco, aprox. 15kg/m2 y mojado aprox. 20kg/m2, grosor: 2-4cm, tamaño estándar: 100 cm x 200 cm, paletizado: de 40-50 m2/palé; sistema de riego localizado compuesto por una red general de 32 mm en PN6, conexiones con tubería de PE de 16 mm con goteros integrados cada 33 cm de 2,40 l/h con una densidad de 3 ml/m2. Incluido formación de arqueta de riego compuesta por llave de paso de 1”, filtro de malla de 1”, reductor de presión de 1”, electroválvula con solenoide tipo Latch y programador a pilas de los sectores necesarios. Nota: el precio de la partida no incluye la formación de pendientes. Se considera un aislamiento de 100 mm de espesor, para mayores espesores, colocar dos capas de paneles de XPS, contrapeados.
Descripción | Ud. | Rdto (Ud./m2) | Precio Unitario (€/Ud.) | Precio partida (€/m2)
Emulsión asfáltica aniónica con cargas tipo EB, SUPERMUL, "CHOVA" | kg | 0.25 | 1.65 | 0.4125
Lámina de betún modificado con elastómero SBS, LBM(SBS)-30-FV, POLITABER VEL 30 "CHOVA", masa nominal 3 kg/m², con armadura de fieltro de fibra de vidrio de 60 g/m², de superficie no protegida. Según UNE-EN 13707. | m2 | 1.1 | 4.17 | 4.587
Lámina de betún modificado con elastómero SBS, LBM(SBS)-50/G-FP, POLITABER COMBI GARDEN "CHOVA", masa nominal 5 kg/m², con armadura de fieltro de poliéster reforzado y estabilizado de 150 g/m², con autoprotección mineral de color verde, resistente a la penetración de raíces. Según UNE-EN 13707. | m2 | 1.1 | 8.5 | 9.35
Panel rígido de poliestireno extruido ChovAFOAM 300 M100 "CHOVA", según UNE-EN 13164, de superficie lisa y mecanizado lateral a media madera, de 100 mm de espesor, resistencia a compresión >= 300 kPa, resistencia térmica 2,75 m²K/W, conductividad térmica 0,036 W/(mK), Euroclase E de reacción al fuego, con código de designación XPS-EN 13164-T1-CS(10/Y)300-DLT(2)5-DS(TH)-WL(T)0,7. | m2 | 1.05 | 10 | 10.5
Geotextil no tejido compuesto por fibras de poliéster unidas por agujeteado, GEOFIM 150 "CHOVA", con una resistencia a la tracción longitudinal de 1,88 kN/m, una resistencia a la tracción transversal de 1,49 kN/m, una apertura de cono al ensayo de perforación dinámica según UNE-EN ISO 13433 inferior a 40 mm, resistencia CBR a punzonamiento 0,3 kN y una masa superficial de 150 g/m², según UNE-EN 13252. | m2 | 1.05 | 0.55 | 0.5775
Geotextil técnico de separación VLT-100 de Diadem . No tejido ligado mediante agujeteado, con marcación CE, capa geotextil de separación, resistente a la podredumbre fabricado con fibras de polipropileno, térmicamente tratado por una cara. Peso superficie:100 g/m2; permeabilidad agua 100 mm/s; resistencia a la tracción MD; 5 kN/m; resistencia a la tracción CMD; 5 kN/m; color negro; Test punzonamiento estático (CBR): 1 kN; Test perforación dinámica (prueba caída de cono): 35 mm; Tamaña de abertura característica: 0.12 mm; clase de robustez: GRK 2 ; envoltura: 200 m2/roll; peso embalaje: 20 kg/roll. Colocación: con un solape de 10 cm | m2 | 1.1 | 1.18 | 1.298
Lámina de drenaje y retención de agua DiaDrain-25H de Diadem. Lámina de retención del flujo del agua con marcado CE, fabricada de poliestireno reciclado de alto impacto (HIPS), 25 mm altura, con formación de barreras escalonadas, con orificios incrustados para la evaporación y sistema de canales para el agua en la parte inferior, resistencia a la compresión 322 kN/m2 (vacía), capacidad flujo agua en 2% pendiente de cubierta 0.57 l/m×s certificado según EN ISO 12958, capacidad almacenamiento agua 11,8 l/m2, testada a la resistencia microbiológica (EN 12225), clasificación resistencia al fuego "BROOF(t2)" (EN 13501-5).Colocación con solape de una fila de alveolos. | m2 | 1.1 | 15.5 | 17.05
Geotextil técnico de filtro VLF-150 de Diadem. No tejido, ligado mediante agujeteado, con marcado CE, capa geotextil de separación y protección, resistente a la podredumbre, fabricado con fibras de polipropileno, no tratado térmicamente. Peso superficie: 150 g/m2; permeabilidad agua 90 mm/s; resistencia a la tracción MD: 8.5 kN/m; resistencia a la tracción CMD: 8.5 kN/m; Test punzonamiento estático (CBR): 1.5 kN; Test perforación dinámica (prueba caída de cono): 20 mm; Tamaña de abertura característica: 0.1 mm; Clase robustez 3; Color: Negro; embalaje: 200 m2/roll; peso embalaje: 30 kg/roll. Colocación con un solape de 10 cm. | m2 | 1.1 | 1.47 | 1.617
Sustrato para cubiertas ajardinadas extensivas (10 cm) multicapa CoverPro Flora de Projar, fabricado con una mezcla de material hecho a base de productos valorizados y ecológicos. Compuesto por cerámica triturada, arena de sílice y subproductos vegetales, lo que confiere las características idóneas para un buen desarrollo vegetal. Medio de cultivo ideal para as especies Sedum, Sempervivum y flores silvestres. Peso saturado: <1100 kg/m3; 7,5-8,0 pH . Factor de compresión 1,13 | m2 | 1 | 13.9 | 13.9
Manta de sedum, 100% biodegradable producida sobre una manta de coco, una mezcla de sustrato y 11 variedades de sedum. Adecuado para la cobertura de techos de edificaciones y superficies ajardinadas extensivas con bajo mantenimiento. Datos técnicos: cobertura: aprox. 95% , peso: seco, aprox. 15kg/m2 y mojado aprox. 20kg/m2, grosor: 2-4cm, tamaño estándar: 100 cm x 200 cm, paletizado: de 40-50 m2/palé | m2 | 1 | 35.98 | 35.98
Sistema de riego localizado compuesto por una red general de 32 mm en PN6, conexiones con tubería de PE de 16 mm con goteros integrados cada 33 cm de 2,40 l/h con una densidad de 3 ml/m2. Incluido formación de arqueta de riego compuesta por llave de paso de 1”, filtro de malla de 1”, reductor de presión de 1”, electroválvula con solenoide tipo Latch y programador a pilas de los sectores necesarios. | m2 | 1 | 4 | 4
Oficial 1ª aplicador de láminas impermeabilizantes. | h | 0.333 | 17.24 | 5.74092
Ayudante aplicador de láminas impermeabilizantes. | h | 0.333 | 16.13 | 5.37129
Oficial 1ª montador de aislamientos. | h | 0.333 | 17.82 | 5.93406
Ayudante montador de aislamientos. | h | 0.333 | 16.13 | 5.37129
Oficial 1ª aplicador de láminas geotextiles | m2 | 2.2 | 1.96 | 4.312
Oficial 1ª aplicador de láminas drenantes | m2 | 1.1 | 2.94 | 3.234
Oficial jardineria para instalacion del sustrato | m2 | 1 | 4.13 | 4.13
Oficial de jardineria para plantacion | m2 | 1 | 4.13 | 4.13
Oficial instalador del sistema de riego | m2 | 1 | 8 | 8
Medios auxiliares | % | 2 | 185.38 | 3.7076
Costes auxiliares | % | 3 | 185.38 | 5.5614
|  |  | Total | 154.76456 | 0.333 | 17.24 | 5.74
[5 empty] | 0.333 | 16.13 | 5.37
[5 empty] | 0.05 | 16.13 | 0.81

## Cub Semi-Int. Inv
m2 Cubierta ajardinada semi-intensiva sistema ChovA-Projar. Cubierta invertida no ventilada
Cubierta ajardinada semi intensiva (ecológica), sistema ChovA-PROJAR , compuesta de: formación de pendientes del 1 al 5 %; impermeabilización bicapa adherida: lámina de betún modificado con elastómero SBS, LBM(SBS)-30-FV, POLITABER VEL 30 "CHOVA", colocada con emulsión asfáltica aniónica con cargas tipo EB SUPERMUL, "CHOVA", y lámina de betún modificado con elastómero SBS, LBM(SBS)-50/G-FP, POLITABER COMBI GARDEN "CHOVA" adherida a la anterior con soplete, sin coincidir sus juntas; capa separadora sobre aislamiento: geotextil no tejido compuesto por fibras de poliéster unidas por agujeteado, GEOFIM 150 "CHOVA", (150 g/m²) ; aislamiento térmico: panel rígido de poliestireno extruido ChovAFOAM 300 M100 "CHOVA", según UNE-EN 13164, de superficie lisa y mecanizado lateral a media madera, de 100 mm de espesor , resistencia a compresión >= 300 kPa ; geotextil técnico de protección y retención de agua VLS-500 de Diadem. Capa de protección mecánica y retención de agua, resistente a la podredumbre, no tratada térmicamente por ninguna cara, fabricada 100% fibras sintéticas. Permeabilidad agua: 50 mm/s; Peso superficie: 500 g/m2; resistencia a la tracción MD: 4,4 kN/m; resistencia a la tracción CMD: 6,0 kN/m; Test punzonamiento estático (CBR): 3,3 kN; Tamaño de abertura característica: 0,86 mm; clase robustez GRK 4; embalaje: 100 m2/roll; peso embalaje: 50 kg/roll. Colocación: con un solape de 10 cm; lámina drenante DiaDrain 40H de Diadem. Lámina de drenaje de agua y reservorio con marcado CE, altura de 40 mm, fabricada con poliestireno reciclado de alto impacto, con formación de barreras escalonadas, con perforaciones incrustadas en toda su superficie para la evaporación, asegurando la continua aireación. Con formación de un sistema de drenaje de agua mediante canales en la cara inferior, resistencia a la compresión 338 kN/m2 (vacía), 755 kN/m2 (llena), capacidad de drenaje de agua con una pendiente del 2% de 1,01 l(mxs) certificado acorde a EN ISO 12958, capacidad de almacenamiento de agua 19,59 l/m2, resistencia microbiológica testada (EN 12225); geotextil técnico de filtro VLF-200 de Diadem. No tejido ligado mediante agujeteado, con marcado CE, capa de separación y filtro, resistente a la podredumbre, fabricado con fibras de polipropileno, térmicamente no tratado.Peso superficie: 200 g/m2; permeabilidad agua 90 mm/s; resistencia a la tracción MD; 10.5 kN/m; resistencia a la tracción CMD; 10.5 kN/m; Test punzonamiento estático (CBR): 2 kN; Test perforación dinámica (prueba caída de cono): 18 mm; Tamaño abertura característica: 0.1 mm; clase robustez 3; color: negro; embalaje: 200 m2/roll; peso embalaje: 40 kg/roll. Colocación con un solape de 10 cm; sustrato para cubierta intensiva multicapa CoVer Pro Garden de Projar , fabricado con mezcla rica en sustrato mineral ligero principalmente plantas perennes, arbustos, árboles de porte leñoso, árboles de hoja perenne y tepes. La mezcla contiene aireadores y aditivos con alta absorción. Peso saturado: <1500 kg/m3; pH 7.5-8.0; sistema de riego localizado compuesto por una red general de 32 mm en PN6, conexiones con tubería de PE de 16 mm con goteros integrados cada 33 cm de 2,40 l/h con una densidad de 3 ml/m2. Incluido formación de arqueta de riego compuesta por llave de paso de 1”, filtro de malla de 1”, reductor de presión de 1”, electroválvula con solenoide tipo Latch y programador a pilas de los sectores necesarios. Nota: el precio de la partida no incluye la formación de pendientes. Se considera un aislamiento de 100 mm de espesor, para mayores espesores, colocar dos capas de paneles de XPS, contrapeados.
Descripción | Ud. | Rdto (Ud./m2) | Precio Unitario (€/Ud.) | Precio partida (€/m2)
Emulsión asfáltica aniónica con cargas tipo EB, SUPERMUL, "CHOVA" | kg | 0.25 | 1.65 | 0.4125
Lámina de betún modificado con elastómero SBS, LBM(SBS)-30-FV, POLITABER VEL 30 "CHOVA", masa nominal 3 kg/m², con armadura de fieltro de fibra de vidrio de 60 g/m², de superficie no protegida. Según UNE-EN 13707. | m2 | 1.1 | 4.17 | 4.587
Lámina de betún modificado con elastómero SBS, LBM(SBS)-50/G-FP, POLITABER COMBI GARDEN "CHOVA", masa nominal 5 kg/m², con armadura de fieltro de poliéster reforzado y estabilizado de 150 g/m², con autoprotección mineral de color verde, resistente a la penetración de raíces. Según UNE-EN 13707. | m2 | 1.1 | 8.5 | 9.35
Panel rígido de poliestireno extruido ChovAFOAM 300 M100 "CHOVA", según UNE-EN 13164, de superficie lisa y mecanizado lateral a media madera, de 100 mm de espesor, resistencia a compresión >= 300 kPa, resistencia térmica 2,75 m²K/W, conductividad térmica 0,036 W/(mK), Euroclase E de reacción al fuego, con código de designación XPS-EN 13164-T1-CS(10/Y)300-DLT(2)5-DS(TH)-WL(T)0,7. | m2 | 1.05 | 10 | 10.5
Geotextil no tejido compuesto por fibras de poliéster unidas por agujeteado, GEOFIM 150 "CHOVA", con una resistencia a la tracción longitudinal de 1,88 kN/m, una resistencia a la tracción transversal de 1,49 kN/m, una apertura de cono al ensayo de perforación dinámica según UNE-EN ISO 13433 inferior a 40 mm, resistencia CBR a punzonamiento 0,3 kN y una masa superficial de 150 g/m², según UNE-EN 13252. | m2 | 1.05 | 0.55 | 0.5775
Geotextil técnico de protección y retención de agua VLS-500 de Diadem. Capa de protección mecánica y retención de agua, resistente a la podredumbre, no tratada térmicamente por ninguna cara, fabricada 100% fibras sintéticas. Permeabilidad agua: 50 mm/s; Peso superficie: 500 g/m2; resistencia a la tracción MD: 4,4 kN/m; resistencia a la tracción CMD: 6,0 kN/m; Test punzonamiento estático (CBR): 3,3 kN; Tamaño de abertura característica: 0,86 mm; clase robustez GRK 4; embalaje: 100 m2/roll; peso embalaje: 50 kg/roll. Colocación: con un solape de 10 cm. | m2 | 1.1 | 2.9 | 3.19
Lámina drenante y reservorio DiaDrain-40H de Diadem. Lámina de drenaje de agua y reservorio con marcado CE, altura de 40 mm, fabricada con poliestireno reciclado de alto impacto, con formación de barreras escalonadas, con perforaciones incrustadas en toda su superficie para la evaporación, asegurando la continua aireación. Con formación de un sistema de drenaje de agua mediante canales en la cara inferior, resistencia a la compresión 338 kN/m2 (vacía), 755 kN/m2 (llena), capacidad de drenaje de agua con una pendiente del 2% de 1,01 l(mxs) certificado acorde a EN ISO 12958, capacidad de almacenamiento de agua 19,59 l/m2, resistencia microbiológica testada (EN 12225). | m2 | 1.1 | 20.26 | 22.286
Geotextil técnico de filtro VLF-200 de Diadem. No tejido ligado mediante agujeteado, con marcado CE, capa de separación y filtro, resistente a la podredumbre, fabricado con fibras de polipropileno, térmicamente no tratado.Peso superficie: 200 g/m2; permeabilidad agua 90 mm/s; resistencia a la tracción MD; 10.5 kN/m; resistencia a la tracción CMD; 10.5 kN/m; Test punzonamiento estático (CBR): 2 kN; Test perforación dinámica (prueba caída de cono): 18 mm; Tamaño abertura característica: 0.1 mm; clase robustez 3; color: negro; embalaje: 200 m2/roll; peso embalaje: 40 kg/roll. Colocación con un solape de 10 cm. | m2 | 1.1 | 2.4 | 2.64
Sustrato para cubierta semi intensiva multicapa CoVer Pro Garden de Projar (40 cm). Fabricado con mezcla rica en sustrato mineral ligero principalmente plantas perennes, arbustos, árboles de porte leñoso, árboles de hola perenne y tepes. La mezcla contiene aireadores y aditivos con alta absorción. Peso saturado: <1500 kg/m3; pH 7.5-8.0.Factor de compresión 1,30 | m2 | 1 | 92.34 | 92.34
Sistema de riego localizado compuesto por una red general de 32 mm en PN6, conexiones con tubería de PE de 16 mm con goteros integrados cada 33 cm de 2,40 l/h con una densidad de 3 ml/m2. Incluido formación de arqueta de riego compuesta por llave de paso de 1”, filtro de malla de 1”, reductor de presión de 1”, electroválvula con solenoide tipo Latch y programador a pilas de los sectores necesarios. | m2 | 1 | 4 | 4
Oficial 1ª aplicador de láminas impermeabilizantes. | h | 0.333 | 17.24 | 5.74092
Ayudante aplicador de láminas impermeabilizantes. | h | 0.333 | 16.13 | 5.37129
Oficial 1ª montador de aislamientos. | h | 0.333 | 17.82 | 5.93406
Ayudante montador de aislamientos. | h | 0.333 | 16.13 | 5.37129
Oficial 1ª aplicador de láminas geotextiles | m2 | 2.2 | 1.96 | 4.312
Oficial 1ª aplicador de láminas drenantes | m2 | 1.1 | 2.94 | 3.234
Oficial jardineria para instalacion del sustrato | m2 | 1 | 4.13 | 4.13
Oficial instalador del sistema de riego | m2 | 1 | 8 | 8
Medios auxiliares | % | 2 | 231.12 | 4.6224
Costes auxiliares | % | 3 | 231.12 | 6.9336
|  |  | Total | 203.53256 | 0.333 | 17.24 | 5.74
[5 empty] | 0.333 | 16.13 | 5.37